## Sheet1
Si3N4成份表
一、粉体含量
成份 Ingredients | 单位Unit | Result
氮化硅 Si3N4 | % | 95
氧化钇 Y2O3 | % | 2.8
氧化铝 Al2O3 | % | 1.2
氮化铝 AlN | % | 1
二、材料性能
项目 Item | 单位Unit | Result
密度 Density | g/cm3 | 3.0～3.6
弹性模量 Elastic modulus | GPa | 270～330
泊松比 Poisson's ratio | — | 0.23～0.29
线膨胀系数 CTE (RT～500℃) | ×10-6/K | 2.0～3.75
四点抗弯强度 4-point flexural strength | MPa | ≥760
三点抗弯强度 3-point flexural strength | MPa | ≥894
威布尔模数 Weibull modulus | — | ≥12
维氏硬度 Vickers hardness | GPa | ≥14.2
压痕断裂阻力 Fracture resistance | MPa·m1/2 | ≥6.0
最大气孔尺寸 Maximum pore size | μm | ≤10