## Sheet1
ZrO2成份表
一、粉体含量
成份 Ingredients | 单位Unit | Result
氧化钇 Y2O3 | % | 5.4±0.2
氧化铝 Al2O3 | % | ≦0.005
氧化硅 SiO2 | % | ≦0.005
氧化铁 Fe2O3 | % | ≦0.003
氧化钙 CaO | % | ≦0.002
氧化镁 MgO | % | ≦0.003
氧化钛 TiO2 | % | ≦0.001
氧化钢 Na2O | % | ≦0.001
氧化锆 ZrO2 | % | >94
二、材料性能
项目 Item | 单位Unit | Result
密度 Density | g/cm3 | ≥6.0
硬度 Handness | Kg/mm2 | 1100～1300
抗弯强度 Bending strength | Mpa | >950
断裂韧性 Fracture toughness | Mpa.m-3/2 | 8.0～10.0
强性模量 Elasstic modulus | Gpa | 210